## 技术参数
采购需求
序号 | 装备名称 | 数量 | 技术参数
1 | A级化学防护服 | 21套 | ★ 产品依据GB 24539-2021《防护服装 化学防护服》、XF770-2008《消防员化学防护服装》标准检测，需提供符合资质认定能力的第三方检测机构出具的检验报告，真实有效且国家认证认可监督管理委员会可查询。 一、款式要求 1、采用多层高性能隔绝膜材料制作，侧入式设计，连体手套，连体防护靴，加长气密拉链，背囊可容纳正压式空气呼吸器。 2、面屏为三层结构，内侧双层面屏采用防雾设计，并嵌入弹性缓冲吸能装置，可在面屏受损情况下起到多重保障的功能。 3、防护服设有通气循环系统，可无极调节风量以有效减轻服内的热湿感受。 4、膝部隐形耐磨加强设计。 二、理化性能要求 ★1、整体气密性：整体气密性＜100Pa；排气阀气密性≥15s；粘附强度≥1.2kN/m；排气阀通气阻力≤118Pa；耐热老化性能：125℃预处理24h后，不粘不脆。（提供符合资质认定能力的检测机构出具的检验报告） 2、防护服对乙腈、二硫化碳、乙酸乙酯、正己烷、甲醇、30%氢氧化钠、96%硫酸、四氢呋喃、甲苯渗透时间＞480min,丙酮渗透级别≥4级，二甲基硫酸盐、二氯甲烷、99.9%氨气、氯化氢、二乙胺渗透级别≥3级。（提供符合资质认定能力的检测机构出具的检验报告） ★3、防护服耐磨损性能≥2000次，接缝强力＞440N。（提供符合资质认定能力的检测机构出具的检验报告） 4、燃烧性能：续燃时间0s，阴燃时间0s，损毁长度≤2cm。 5、防护视窗抗刺穿性能＞150N。 6、连体防护靴抗化学品渗透性能：对96%硫酸、40%氢氧化钠、37%盐酸、48%氢氟酸、二甲基硫酸盐防护时间＞60min。靴底抗刺穿性能＞2000N。（提供符合资质认定能力的检测机构出具的检验报告） 7、连体双层手套，外层采用增厚型氯丁橡胶，内层复合膜材质，手套环配备有专用手套环拆卸工具。手套具有良好的理化性能，抗化学品渗透性能（二甲基硫酸盐）＞60min，耐刺穿力≥30N。（提供符合资质认定能力的检测机构出具的检验报告） 8、每套服装用阻燃防化手提包包装，提包耐腐蚀、防水、防化学、阻燃。 9、整套配置：重型防护服、连体双层生化防护手套、手套环专用拆卸工具、通气循环系统、连体靴、阻燃防化手提包、防撞外箱。 10、存放期≥3年，橡胶类产品除外。
2 | B级化学防护服 | 5套 | ★产品依据GB 24539-2021《防护服装 化学防护服》、XF770-2008《消防员化学防护服装》标准检测，需提供符合资质认定能力的第三方检测机构出具的检验报告，真实有效且国家认证认可监督管理委员会可查询。 一、款式要求 1，高等级多层隔绝膜复合材料，后入式设计。连体防化手套，连体防毒靴，帽檐橡胶密封圈可做到与防毒全面罩紧密贴合。 二、理化性能要求 ★1、防护服针对对96%硫酸、30%氢氧化钠、40%氢氟酸、37%盐酸防护时间均大于300分钟。（提供符合资质认定能力的检测机构出具的检验报告） 2、抗二甲基硫酸盐＞ 400min。（提供符合资质认定能力的检测机构出具的检验报告） ★3、抗合成血液穿透不小于6级。（提供符合资质认定能力的检测机构出具的检验报告） 4、耐汽油性能：在92#汽油中浸泡5min不发粘无裂纹 。整体抗水渗漏性：20min后无渗漏现象。 5、耐磨损性能6级（＞2000次），接缝强力＞200N。（提供符合资质认定能力的检测机构出具的检验报告） 6、防护服阻燃性能≤0.3s，接缝强力＞200N。 7、连体核生化防护靴对96%硫酸、40%氢氧化钠、37%盐酸、48%氢氟酸、二甲基硫酸盐防护时间＞60min。靴底抗刺穿性能＞2000N，耐125℃24小时，耐零下25度5min。 （提供符合资质认定能力的检测机构出具的检验报告） 8、连体橡胶防护手套耐刺穿力≥28N。抗化学品渗透性能（二甲基硫酸盐）＞60min。 （提供符合资质认定能力的检测机构出具的检验报告） 9、整套配置：核辐射防护服、核生化防护面具、核辐射防护手套、核生化防护靴、便携式防潮拖箱。 10、存放期≥3年，橡胶类产品除外。
3 | 自主呼吸器(全面罩) | 16套 | ★1、 产品符合GB2890-2022《呼吸防护 自吸过滤式防毒面具》标准，需提供符合资质认定能力的第三方检测机构出具的检验报告，真实有效且国家认证认可监督管理委员会可查询。 ★ 2、面罩视野：总视野＞90%，双目视野＞80%，下方视野＞40%。（提供符合资质认定能力的检测机构出具的检验报告） ★ 3、面罩吸气阻力（30L/min）≤40Pa，吸气阻力（85L/min）≤120Pa，呼气阻力（160L/min）≤230Pa。（提供符合资质认定能力的检测机构出具的检验报告） ★ 4、面罩可燃性：观察眼窗及材料续燃时间0s。（提供符合资质认定能力的检测机构出具的检验报告） ★ 5、观察窗透光率：大于90%。 6、面罩泄漏率小于0.05%。 7、面罩死腔：＜0.8%。 8、存放期≥3年，橡胶类产品除外。
4 | 钽服 | 1套 | 一、款式要求 1、正入式设计。双层裤管，双层袖管，腰部兜裆。 2、全身无铅材料制作，单层材料实现对X、γ、β、中子等射线的防护。 二、屏蔽性能要求 ★1、防护服依据《GBZ/T 147-2002 X射线防护材料衰减性能的测定》检测，提供符合资质认定能力的检测机构出具的检验报告，检测内容均在认可范围内。【检测机构须具有国家认证认可监督管理委员会或省级市场监督管理部门颁发的有效期内的检验检测机构资质认定证书（ 提供检验检测机构资质认定证书加盖投标人公章）】，需提供检测测试报告真实性查询截图或检测机构出具的证明材料，证明检测报告真实有效。 2、对于59.5keV的γ射线屏蔽率＞70%；对于130KeV能段的射线，屏蔽率＞50%；对于2.27MeV的β射线屏蔽率＞85%。对热中子屏蔽率＞90%。 3、主体对于γ射线：铯-137、钴-60屏蔽率大于0.5mmPb。 4、面具屏蔽视窗与罩体一体化制作，屏蔽防护性能大于0.17mmPb。 三、理化性能要求 1、★产品依据GB 24539-2021《防护服装 化学防护服》、XF770-2008《消防员化学防护服装》标准检测，需提供符合资质认定能力的第三方检测机构出具的检验报告，真实有效且国家认证认可监督管理委员会可查询。 2、防化学品渗透性能：针对96%硫酸、30%氢氧化钠、氯化氢、氨气等有毒化学品的渗透时间均大于60分钟。 ★3、对芥子气防护时间超过60min。（提供符合资质认定能力的检测机构出具的检验报告） ★4、产品经48h盐雾试验后，未出现红锈和腐蚀现象。（提供符合资质认定能力的检测机构出具的检验报告） 5、核辐射防护手套采用一体化无缝制作工艺，抗穿刺性能＞50N。（提供符合资质认定能力的检测机构出具的检验报告） 6、抗合成血液穿透性不低于6级，过滤效率≥90%（提供符合资质认定能力的检测机构出具的检验报告） 7、整套配置：核辐射防护服、抗辐射呼吸保护装置、核辐射防护手套、高等级氯丁橡胶防护手套、核辐射防护靴、便携式防潮拖箱。 8、存放期≥4年，橡胶类产品除外。